## Elementos
[10 empty] | Método de Análisis |  |  | Bloque | Au | Ag | As | Ba | Be | Bi | Ca | Cd | Ce | Co | Cs | Cu | Dy | Er | Eu | Fe | Ga | Gd | Ge | Ho | In | K | La | Li | Lu | Mn | Mo | Nb | Nd | Ni | Pb | Pr | Rb | Re | Sb | Se | Sm | Sn | Sr | Ta | Tb | Te | Th | Ti | Tl | Tm | U | V | W | Y | Yb | Zn | Fe-VOL05
N | Código | Nombre | Este | Norte | Zona | Geología | Cod_Proyecto | Laboratorio | N° Reporte/Informe | ME-MS89L | Au-AA24 | Fe-VOL05 |  | ppm | ppm | ppm | ppm | ppm | ppm | % | ppm | ppm | ppm | ppm | ppm | ppm | ppm | ppm | % | ppm | ppm | ppm | ppm | ppm | % | ppm | ppm | ppm | ppm | ppm | ppm | ppm | ppm | ppm | ppm | ppm | ppm | ppm | ppm | ppm | ppm | ppm | ppm | ppm | ppm | ppm | % | ppm | ppm | ppm | ppm | ppm | ppm | ppm | ppm | FeO
1 | 36V-RMT-201 | Pachia | 380807 | 8029620 | 19 | Arenisca grano fino, color gris con tonalidades rojizas, presenta venillas de cuarzo+óxidos de hierro. | GE33A-5 | ALS_LAB | LI18089092 | 1 | 1 | 1 | Sur | <0.005 | <5 | 85 | 688 | 2.5 | 0.5 | 1.1 | <0.8 | 82 | 1.5 | 13.8 | 20 | 4.84 | 3.67 | 1.04 | 2.26 | 19.1 | 4.49 | 1.9 | 0.98 | <0.3 | 2.11 | 40.4 | 33 | 0.6 | 50 | 2 | 16.3 | 45.9 | 10 | 14.5 | 11.85 | 118.5 | <0.01 | 3.9 | 11 | 7.18 | <3 | 180 | 1.34 | 0.69 | <0.5 | 10 | 0.533 | 2.32 | 0.47 | 2.6 | 110 | 4 | 30.1 | 3 | 20 | 0.08
2 | 36V-RMT-202 | Pachia | 381621 | 8031858 | 19 | Arenisca grano fino, color gris con tonalidades rojizas, presenta venillas de cuarzo+óxidos de hierro. Capa=N20°E/40°NO | GE33A-5 | ALS_LAB | LI18089092 | 1 | 1 | 1 | Sur | <0.005 | <5 | 78 | 131 | 1.2 | 0.3 | 0.9 | 1 | 51.7 | 32 | 12 | 100 | 4.14 | 2.32 | 1 | 4.72 | 23.1 | 5.02 | 1.4 | 0.75 | <0.3 | 1.06 | 24.7 | 69 | 0.45 | 120 | 11 | 10.1 | 23.2 | 60 | 12.7 | 6.46 | 56.3 | <0.01 | 13.5 | 6 | 4.93 | <3 | 230 | 0.58 | 0.63 | <0.5 | 6.8 | 0.555 | 0.58 | 0.41 | 3.1 | 226 | 2.3 | 27.7 | 2.63 | 60 | 0.22
3 | 35X-RMT-203 | Baños del Indio | 401581 | 8070792 | 19 | Roca volcánica, textura porfiritica, color violaceo asociado a la formación Tacaza | GE33A-5 | ALS_LAB | LI18089092 | 1 |  | 1 | Sur |  | <5 | 5 | 770 | 2.8 | 0.1 | 3.1 | <0.8 | 47.3 | 21.8 | 2.4 | 60 | 2.64 | 1.78 | 1.19 | 5.68 | 21.5 | 3.33 | <0.5 | 0.65 | <0.3 | 0.93 | 28.5 | 15 | 0.25 | 690 | <2 | 7.9 | 23.3 | 20 | 12.5 | 5.59 | 28.9 | <0.01 | <0.3 | 6 | 2.76 | <3 | 500 | 0.57 | 0.41 | <0.5 | 8.9 | 0.461 | 0.17 | 0.22 | 1.6 | 168 | 0.6 | 16.8 | 1.54 | 100 | 5.56
4 | 36X-RMT-204 | Proyecto Andamarca | 406530 | 8048490 | 19 | Roca volcánica asociada al Gpo. Barroso color gris claro con tonalidades color marron oscuro, silicificación en partes. | GE33A-5 | ALS_LAB | LI18089092 | 1 |  | 1 | Sur |  | 8 | 65 | 809 | 0.4 | 31.8 | 0.1 | 1.2 | 43.5 | 0.5 | 0.2 | <20 | 1.34 | 0.83 | 0.66 | 3.76 | 15.7 | 1.5 | <0.5 | 0.22 | <0.3 | 1.87 | 21.9 | <2 | 0.16 | 40 | <2 | 7.8 | 16.8 | 10 | 209 | 4.96 | 10.9 | <0.01 | 8.1 | 11 | 2.77 | <3 | 70 | 0.47 | 0.22 | 0.8 | 5.6 | 0.242 | 0.07 | 0.1 | 1.9 | 46 | 1.3 | 7.1 | 0.85 | 10 | 0.36
5 | 36X-RMT-205 | Proyecto Andamarca | 406530 | 8048450 | 19 | Roca Volcánica, asociada a la formación Huailacollo con fuerte silicificación ademas presenta oquedades tapizadas con óxidos de hierro (hematita, goetita, jarosita) tipo silice vuggy. Estrato N30°O/30°SO. | GE33A-5 | ALS_LAB | LI18089092 | 1 | 1 |  | Sur | 0.435 | 12 | 61 | 279 | <0.4 | 121.5 | <0.1 | 1.1 | 4 | 0.8 | 0.2 | 30 | 0.83 | 0.77 | 0.13 | 1.57 | 1.6 | 0.52 | <0.5 | 0.22 | <0.3 | <0.05 | 1.77 | 2 | 0.16 | 50 | 3 | 10.4 | 1.86 | 10 | 18 | 0.36 | 1.4 | <0.01 | 50.1 | 20 | 0.17 | 12 | <20 | 0.78 | 0.09 | 3.1 | 2.6 | 0.479 | 0.04 | 0.12 | 1.5 | 39 | 2.8 | 8.3 | 0.98 | 10
6 | 36X-RMT-206 | Proyecto Andamarca | 406530 | 8048450 | 19 | Roca Volcánica, textura obliterada con fuerte silicificación ademas presenta oquedades tapizadas con óxidos de hierro (hematita, goetita, jarosita) los óxidos presentan birrifigencia (pecho de paloma) entre las fracturas presenta azufre. Estrato N30°O/30°SO. | GE33A-5 | ALS_LAB | LI18089092 | 1 | 1 |  | Sur | 0.027 | 11 | 68 | 743 | <0.4 | 26.1 | 0.1 | 1.1 | 53.8 | 0.5 | 0.3 | 20 | 2.45 | 1.46 | 0.99 | 0.42 | 19.2 | 2.96 | <0.5 | 0.47 | <0.3 | 1.08 | 26.5 | <2 | 0.27 | 40 | 3 | 8.8 | 21.9 | 20 | 215 | 6.55 | 7.7 | <0.01 | 9.6 | 15 | 3.89 | <3 | 240 | 0.46 | 0.4 | 0.8 | 9.3 | 0.368 | 0.13 | 0.18 | 3 | 65 | 0.9 | 13.6 | 1.36 | 20
7 | 36X-RMT-207 | Proyecto Andamarca | 401483 | 8040763 | 19 | Roca Ignea intrusiva asignado a la SU Challaviento granodioria de grano grueso con abundantes biotitas y anfiboles ademas presenta alteración argilica y cloritización débil en las fracturas. | GE33A-5 | ALS_LAB | LI18089092 | 1 |  | 1 | Sur |  | <5 | <4 | 744 | 1.3 | 0.3 | 1.4 | <0.8 | 38.5 | 8.8 | 2.9 | 1260 | 1.41 | 0.97 | 0.55 | 1.92 | 15.8 | 2.3 | <0.5 | 0.29 | <0.3 | 2.66 | 21.4 | 20 | 0.11 | 300 | <2 | 7.1 | 12.85 | 10 | 6.6 | 4.78 | 122 | <0.01 | 0.3 | 5 | 2 | <3 | 270 | 0.66 | 0.22 | <0.5 | 20.3 | 0.257 | 0.55 | 0.17 | 3.8 | 63 | 0.6 | 8.6 | 0.81 | 40 | 1.84
8 | 36X-RMT-208 | Ataspaca | 402631 | 8040565 | 19 | Roca caja arenisca grano medio-fino con abundantes óxidos de hierro + malaquita presencia de piroxenos y granates color marron y verdes. | GE33A-5 | ALS_LAB | LI18089092 | 1 | 1 |  | Sur | 0.13 | 15 | 411 | 78 | 2.8 | 4.2 | 19.9 | 21.2 | 41.6 | 36.8 | 0.8 | 23300 | 4.42 | 2.77 | 2.13 | 8.6 | 11.7 | 4.87 | 1.8 | 0.87 | 4.7 | 0.08 | 27.5 | 6 | 0.4 | 4520 | 14 | 9.2 | 27.5 | 110 | 49.4 | 6.64 | 3.4 | <0.01 | 41.2 | <3 | 5.25 | 19 | 50 | 0.59 | 0.66 | <0.5 | 5.7 | 0.309 | 0.13 | 0.38 | 8.7 | 328 | 2.5 | 30.4 | 1.92 | 4050
9 | 36X-RMT-209 | Ataspaca | 402417 | 8040437 | 19 | Roca intrusiva, color gris claro textura faneritica, hornablenda, biotitas, cloritas en partes, asociado al batolito de Challaviento. | GE33A-5 | ALS_LAB | LI18089092 | 1 |  | 1 | Sur |  | <5 | 7 | 663 | 1.7 | 0.2 | 2.3 | 0.8 | 42.3 | 10.5 | 6.1 | 90 | 2.55 | 1.12 | 0.67 | 2.68 | 15.8 | 2.26 | 0.5 | 0.37 | <0.3 | 2.97 | 24.2 | 17 | 0.25 | 500 | <2 | 10.2 | 18.45 | 20 | 11.6 | 5.47 | 152 | 0.01 | 0.4 | <3 | 2.95 | <3 | 310 | 1.31 | 0.36 | <0.5 | 18.5 | 0.3 | 0.61 | 0.15 | 4.6 | 77 | 0.8 | 12.6 | 1.52 | 80 | 2.85
10 | 34V-RMT-210 | Proyecto Alicia | 393235 | 8154998 | 19 | Roca Volcánica color rojiza, textura obliterada, toba silicificada con óxidos de hierro. | GE33A-5 | ALS_LAB | LI18089092 | 1 | 1 |  | Sur | 0.01 | <5 | 42 | 1470 | 0.4 | 3.1 | <0.1 | 0.8 | 45.9 | 0.6 | 0.4 | 80 | 0.5 | 0.39 | 0.52 | 7.73 | 7.6 | 1.17 | <0.5 | 0.06 | 0.5 | 2.9 | 24.6 | <2 | 0.07 | 30 | 4 | 4.4 | 16.6 | <10 | 128.5 | 5.25 | 15.6 | <0.01 | 4.2 | 8 | 1.77 | <3 | 510 | 0.57 | 0.15 | 1.4 | 16.4 | 0.318 | 0.65 | 0.08 | 3.2 | 180 | 0.5 | 2.4 | 0.45 | 30
11 | 34X-RMT-212 | Proyecto Alicia | 393976 | 8154910 | 19 | Toba silicificada, textura obliterada con presencia de bandeamiento, óxidos de hierro (débil a moderado), protolito riolita. | GE33A-5 | ALS_LAB | LI18089092 | 1 | 1 |  | Sur | 0.009 | 7 | 22 | 126 | 0.4 | 1.2 | <0.1 | 1.4 | 14.6 | <0.5 | 0.3 | 40 | 0.67 | 0.73 | 0.1 | 0.4 | 2.5 | 0.32 | <0.5 | 0.15 | <0.3 | 0.15 | 7.35 | <2 | 0.05 | 40 | 5 | 10.5 | 5.28 | 10 | 59.2 | 1.67 | 2.9 | <0.01 | 8.1 | <3 | 0.74 | 5 | 20 | 0.74 | 0.06 | <0.5 | 7.3 | 0.166 | 0.1 | 0.12 | 5.5 | 6 | 3.3 | 5 | 0.72 | 60
12 | 34X-RMT-213 | Proyecto Alicia | 397101 | 8153799 | 19 | Roja Volcánica textura obliterada, protolito riolita, fracturas con dirección preferencial S40°O/90° ademas óxidos de hierro entre las fracturas. | GE33A-5 | ALS_LAB | LI18089092 | 1 | 1 |  | Sur | <0.005 | <5 | 5 | 907 | 1.5 | 0.1 | 0.5 | <0.8 | 67.5 | 0.7 | 5.6 | <20 | 2.2 | 0.99 | 0.85 | 0.91 | 15.7 | 2.86 | <0.5 | 0.37 | <0.3 | 3.9 | 39.3 | 8 | 0.18 | 50 | <2 | 11.2 | 23.8 | 10 | 16.6 | 7.38 | 188 | 0.01 | <0.3 | <3 | 3.91 | <3 | 190 | 0.96 | 0.43 | <0.5 | 22.7 | 0.184 | 0.52 | 0.16 | 6.2 | 16 | 2.9 | 12.5 | 1.37 | 20
13 | 34X-RMT-214 | Proyecto Alicia | 397162 | 8153930 | 19 | Roca silicificada textura brechoide tapizada con óxidos de hierro. Protolito toba riolítica con bandeamientos. | GE33A-5 | ALS_LAB | LI18089092 | 1 | 1 |  | Sur | 0.149 | 11 | 815 | 1220 | 0.6 | 5.2 | <0.1 | 2.2 | 56.4 | <0.5 | 0.5 | 30 | 0.51 | 0.47 | 0.43 | 2.54 | 24.9 | 1.05 | 0.7 | 0.21 | 8.3 | 1.99 | 32.2 | 3 | 0.11 | 40 | 3 | 10.6 | 19.15 | 10 | 5290 | 6.1 | 3.5 | <0.01 | 29.4 | <3 | 2.36 | <3 | 480 | 0.63 | 0.14 | 2.1 | 16 | 0.147 | 0.1 | 0.08 | 5.4 | 27 | 5.5 | 5.1 | 0.67 | 220
14 | 34X-RMT-215 | Proyecto Alicia | 397672 | 8153580 | 19 | Toba riolítica con alteración argilica, textura obliterada tapizada con óxidos de hierro. | GE33A-5 | ALS_LAB | LI18089092 | 1 | 1 |  | Sur | <0.005 | <5 | 14 | 1060 | 1.9 | 0.1 | 0.5 | <0.8 | 67.4 | <0.5 | 4.4 | <20 | 1.37 | 0.52 | 0.62 | 0.9 | 15.3 | 1.27 | <0.5 | 0.21 | <0.3 | 3.81 | 44.4 | 24 | 0.13 | 40 | <2 | 11 | 19.45 | 10 | 22.2 | 7.15 | 177.5 | 0.01 | 0.4 | <3 | 2.13 | <3 | 250 | 0.84 | 0.21 | <0.5 | 18.7 | 0.175 | 0.4 | 0.11 | 4.6 | 25 | 0.9 | 8.3 | 0.65 | 10
15 | 35U-RMT-216 | Proyecto El Chorro | 313279 | 8090963 | 19 | Roca Volcánica color violaceo con trazas de cuarzo asociado a la Fm. Paralaque basal, alteración argilica y intensa óxidación. | GE33A-5 | ALS_LAB | LI18089092 | 1 | 1 |  | Sur | <0.005 | 9 | 35 | 163 | 3.2 | 0.4 | 2 | 1.5 | 10.2 | 0.6 | 4.2 | 20 | 3.29 | 1.91 | 0.07 | 0.47 | 12.4 | 1.41 | 0.6 | 0.65 | <0.3 | 2.59 | 3.54 | 23 | 0.33 | 960 | <2 | 11.1 | 3.34 | 10 | 23.8 | 1.3 | 119 | <0.01 | 0.9 | <3 | 1.33 | <3 | 60 | 1.22 | 0.51 | <0.5 | 7.8 | 0.037 | 0.53 | 0.31 | 1.9 | 7 | 2.2 | 19.3 | 2.34 | 40
16 | 35U-RMT-217 | Proyecto El Chorro | 313138 | 8091008 | 19 | Toba color marron claro con tonalidades oscuras textura porfiritica, trazas de óxidos de hierro asociada a la Fm. Paralaque. | GE33A-5 | ALS_LAB | LI18089092 | 1 |  | 1 | Sur |  | <5 | 21 | 50 | 3.2 | 0.1 | 0.5 | <0.8 | 10.1 | <0.5 | 9.7 | <20 | 2.86 | 1.73 | <0.03 | 0.48 | 14.8 | 2.01 | 1.7 | 0.65 | <0.3 | 3.62 | 4.56 | 17 | 0.27 | 820 | <2 | 10.4 | 4.33 | 10 | 31.8 | 1.4 | 157 | 0.01 | 1.2 | <3 | 1.3 | <3 | 30 | 0.71 | 0.34 | <0.5 | 8.2 | 0.043 | 0.86 | 0.3 | 1.9 | 3 | 1.1 | 20.4 | 1.61 | 30 | 0.18
17 | 34U-RMT-218 | Pampas de Jaguay | 301883 | 8133452 | 19 | Toba de cristales color rojiza traza de óxidos de hierro | GE33A-5 | ALS_LAB | LI18089092 | 1 |  | 1 | Sur |  | 6 | 13 | 681 | 2.1 | 0.3 | 1.3 | 0.9 | 44.6 | 2 | 7.8 | 90 | 2.5 | 1.62 | 0.71 | 2.06 | 13.9 | 2.32 | 1.2 | 0.51 | <0.3 | 2.38 | 24.9 | 13 | 0.26 | 340 | <2 | 7.3 | 17.95 | 10 | 16.8 | 5.36 | 111 | <0.01 | 1.2 | <3 | 3.54 | <3 | 170 | 1.82 | 0.28 | <0.5 | 8.9 | 0.176 | 0.8 | 0.22 | 1.9 | 30 | 1.1 | 16.3 | 1.66 | 40 | 0.47
18 | 34U-RMT-219 | Pampas de Jaguay | 301976 | 8133466 | 19 | Lava andesitica textura afanitica color gris oscuro con venillas de cuarzo color lechozo. | GE33A-5 | ALS_LAB | LI18089092 | 1 |  | 1 | Sur |  | 5 | 9 | 492 | 1.6 | 0.2 | 2.9 | 1.1 | 39.2 | 11.7 | 4.7 | 120 | 3.8 | 2.1 | 0.79 | 3.82 | 14.4 | 3.21 | 1.1 | 0.73 | <0.3 | 1.82 | 21.5 | 33 | 0.3 | 1160 | <2 | 5.7 | 19.8 | 10 | 17.5 | 5.16 | 63.5 | <0.01 | 1.4 | 4 | 3.62 | <3 | 200 | 0.31 | 0.6 | <0.5 | 5.9 | 0.435 | 0.32 | 0.31 | 1.7 | 137 | 0.8 | 21.1 | 1.88 | 90 | 1.07
19 | 34U-RMT-220 | Pampas de Jaguay | 302072 | 8133247 | 19 | Roca Volcánica riolítica color blanquecina textura granular asociada a la formación Asana? | GE33A-5 | ALS_LAB | LI18089092 | 1 |  | 1 | Sur |  | <5 | 9 | 724 | 1.9 | 0.1 | 0.3 | 0.8 | 21.7 | 1 | 3.4 | 30 | 2.53 | 1.73 | 0.2 | 0.65 | 12.6 | 2.06 | 0.7 | 0.57 | <0.3 | 4.92 | 10.45 | 13 | 0.24 | 170 | <2 | 7.1 | 9.13 | 10 | 22.6 | 2.81 | 139 | <0.01 | 0.9 | 5 | 1.76 | <3 | 50 | 0.49 | 0.27 | <0.5 | 7.8 | 0.061 | 0.83 | 0.25 | 1.8 | 11 | 1.1 | 16.9 | 1.97 | 30 | 0.37
20 | 34U-RMT-221 | Pampas de Jaguay | 301999 | 8133056 | 19 | Toba de cristales silicificada color gris claro. | GE33A-5 | ALS_LAB | LI18089092 | 1 |  | 1 | Sur |  | 8 | 31 | 653 | 2.7 | 0.2 | 0.4 | 1.3 | 86 | 2.5 | 11.3 | 40 | 6.48 | 3.79 | 1.18 | 1.95 | 14 | 6.2 | 1.3 | 1.22 | <0.3 | 3.38 | 71.1 | 16 | 0.59 | 200 | 3 | 13.8 | 39.6 | 10 | 15.8 | 9.84 | 144 | <0.01 | 2.1 | 7 | 7.31 | <3 | 220 | 0.81 | 0.91 | <0.5 | 23.3 | 0.306 | 0.57 | 0.52 | 5.9 | 28 | 2.7 | 37.7 | 3.92 | 60 | 0.36
21 | 34U-RMT-222 | Pampas de Jaguay | 302517 | 8132134 | 19 | Toba riolítica color gris claro con tonalidades rojizas, asociado a la Fm. Asana?. | GE33A-5 | ALS_LAB | LI18089092 | 1 |  | 1 | Sur |  | <5 | 6 | 687 | 1.5 | 0.1 | 3.4 | <0.8 | 34.2 | 25.2 | 4.6 | 60 | 2.94 | 1.3 | 1.14 | 5.7 | 13.9 | 3.4 | 1.2 | 0.46 | <0.3 | 1.39 | 17.4 | 17 | 0.23 | 1480 | <2 | 3.8 | 18.1 | 30 | 8.3 | 4.53 | 56.9 | <0.01 | <0.3 | <3 | 3.34 | <3 | 450 | 0.16 | 0.54 | <0.5 | 3.1 | 0.499 | 0.22 | 0.19 | 0.5 | 180 | <0.3 | 13.4 | 1.35 | 90 | 1.21
22 | 34U-RMT-224 | Pampas de Jaguay | 302482 | 8132122 | 19 | Roca Volcánica andesitica, alteración propilitica con venillas de óxidos de hierro. | GE33A-5 | ALS_LAB | LI18089092 | 1 |  | 1 | Sur |  | <5 | 4 | 463 | 1.5 | <0.1 | 3.1 | <0.8 | 36.7 | 23.8 | 29.9 | 60 | 3.04 | 1.47 | 1.26 | 6.2 | 15.3 | 4.14 | 0.5 | 0.63 | <0.3 | 0.78 | 18.3 | 31 | 0.25 | 680 | <2 | 3.8 | 21.9 | 20 | 9.6 | 5.01 | 22.6 | 0.01 | <0.3 | <3 | 3.93 | <3 | 480 | 0.22 | 0.5 | <0.5 | 3.6 | 0.592 | 0.35 | 0.24 | 0.8 | 216 | 0.4 | 15.3 | 1.25 | 130 | 2.24
23 | 34U-RMT-225 | Pampas de Jaguay | 302482 | 8132122 | 19 | Roca Volcánica andesitica, alteración propilitica con venillas de óxidos de hierro. Venillas N-S/E-O | GE33A-5 | ALS_LAB | LI18089092 | 1 |  | 1 | Sur |  | <5 | 8 | 799 | 1.2 | <0.1 | 5.6 | <0.8 | 34.8 | 33.8 | 3 | 100 | 3.04 | 1.55 | 1.2 | 6.78 | 20.7 | 4.24 | <0.5 | 0.53 | <0.3 | 1.89 | 18.05 | 28 | 0.2 | 1520 | <2 | 2.9 | 20.5 | 50 | 8.6 | 5.19 | 73.3 | <0.01 | <0.3 | 9 | 5.06 | <3 | 600 | 0.17 | 0.59 | <0.5 | 3.8 | 0.591 | 0.22 | 0.26 | 1 | 294 | <0.3 | 16.8 | 1.23 | 100 | 2.39
24 | 34U-RMT-226 | Pampas de Jaguay | 302400 | 8132039 | 19 | Andesita basaltica fracturada, con venillas de óxidos de hierro. Alteración propilitica. Muestra tomada solo de venillas. | GE33A-5 | ALS_LAB | LI18089092 | 1 | 1 |  | Sur | <0.005 | <5 | 61 | 353 | 1.4 | 0.1 | 19.5 | 5.8 | 35.6 | 34.2 | 5.7 | 340 | 2.71 | 1.46 | 1.16 | 4.41 | 10.7 | 3.18 | <0.5 | 0.47 | <0.3 | 0.53 | 20 | 14 | 0.18 | 4710 | 4 | 2.3 | 17.6 | 20 | 197.5 | 4.36 | 17.7 | <0.01 | 0.7 | 6 | 3.74 | <3 | 330 | 0.14 | 0.42 | <0.5 | 2.4 | 0.325 | 1.08 | 0.18 | 1.2 | 143 | 0.5 | 14.9 | 1.52 | 360
25 | 34U-RMT-227 | Pampas de Jaguay | 302033 | 8132377 | 19 | Roca Volcánica color gris claro con tonalidades rojizas asociada a la formación Asana. | GE33A-5 | ALS_LAB | LI18089092 | 1 |  | 1 | Sur |  | 6 | 14 | 95 | 3 | 0.3 | 0.3 | 1.7 | 13.6 | 1.1 | 5.8 | <20 | 3.41 | 2.32 | 0.14 | 0.74 | 17.7 | 2.52 | 2.1 | 0.73 | <0.3 | 3.92 | 7.3 | 18 | 0.35 | 230 | <2 | 13.2 | 6.41 | 10 | 31 | 1.82 | 129 | <0.01 | 2.1 | 3 | 2.24 | <3 | 60 | 0.77 | 0.51 | <0.5 | 8.8 | 0.061 | 0.76 | 0.35 | 3 | 5 | 1.3 | 20.7 | 2.49 | 60 | 0.35
26 | 34U-RMT-228 | Proyecto Quinsacollo | 299021 | 8130833 | 19 | Riolita silicificada con abundante pirita y jarosita pervasiva, asociada a la Fm. Asana. | GE33A-5 | ALS_LAB | LI18089092 | 1 | 1 |  | Sur | <0.005 | <5 | 36 | 1200 | 1.5 | 0.2 | 1.7 | 1.2 | 38.2 | 14.3 | 3.9 | 60 | 4.13 | 2.76 | 0.92 | 4.22 | 15.2 | 4.74 | 0.5 | 0.82 | <0.3 | 2.56 | 19.7 | 14 | 0.33 | 2310 | 2 | 4.8 | 20.9 | 10 | 11.8 | 4.91 | 81.7 | 0.03 | 2 | 5 | 4.6 | <3 | 230 | 0.38 | 0.66 | <0.5 | 6.4 | 0.386 | 1.53 | 0.37 | 2 | 123 | 0.8 | 26.1 | 2.69 | 180
27 | 34U-RMT-229 | Proyecto Quinsacollo | 299018 | 8130833 | 19 | Riolita silicificada con abundante pirita y jarosita pervasiva, asociada a la Fm. Asana. | GE33A-5 | ALS_LAB | LI18089092 | 1 | 1 |  | Sur | <0.005 | <5 | 27 | 512 | 1.3 | 0.8 | 2.2 | <0.8 | 37 | 8.4 | 2.4 | 20 | 5 | 3.27 | 1.11 | 5.04 | 16.1 | 4.33 | 0.9 | 0.98 | <0.3 | 1.24 | 19.35 | 15 | 0.49 | 2250 | <2 | 3.9 | 21.4 | 10 | 10.9 | 4.87 | 45.1 | <0.01 | 2 | 5 | 4.79 | <3 | 210 | 0.3 | 0.53 | <0.5 | 4 | 0.386 | 0.46 | 0.36 | 3.3 | 166 | 1.2 | 32.7 | 2.65 | 70
28 | 34U-RMT-230 | Proyecto Quinsacollo | 298777 | 8130796 | 19 | Roca Volcánica color rojiza textura obliterada, presencia de boxwork, abundante óxidos de hierro con alteración argilica. | GE33A-5 | ALS_LAB | LI18089092 | 1 | 1 |  | Sur | <0.005 | 5 | 70 | 662 | 3.1 | 0.8 | 0.5 | 1.1 | 39.4 | 8.8 | 10.7 | 40 | 4.06 | 2.67 | 0.84 | 5.3 | 17.9 | 3.84 | 2.3 | 0.84 | <0.3 | 1.88 | 21.6 | 15 | 0.41 | 260 | 3 | 5.1 | 19.65 | 10 | 11.4 | 5.14 | 80.5 | 0.03 | 9.4 | 13 | 3.42 | <3 | 530 | 0.3 | 0.5 | <0.5 | 5.7 | 0.375 | 0.52 | 0.37 | 2.5 | 109 | 1.8 | 24.4 | 2.62 | 140
29 | 34T-RMT-231 | Proyecto Colquemayo | 279088 | 8168363 | 19 | Roca Volcánica color blanquecina con tonalidades rojizas, textura obliterada asociada a al Gpo. Barroso Superior; alteración argilica con óxidos de hierro (jarosita, hematita). | GE33A-5 | ALS_LAB | LI18089092 | 1 | 1 |  | Sur | <0.005 | <5 | 70 | 716 | 0.4 | 1.4 | 0.1 | <0.8 | 54.8 | 1.3 | 0.6 | 40 | 3.04 | 1.53 | 1.16 | 2.69 | 25.1 | 2.76 | 0.8 | 0.53 | <0.3 | 0.05 | 28.9 | 48 | 0.32 | 50 | <2 | 6.3 | 26.3 | 10 | 132.5 | 6.76 | 2.2 | <0.01 | 10.1 | 5 | 4.44 | <3 | 970 | 0.31 | 0.52 | <0.5 | 4.6 | 0.452 | 0.03 | 0.29 | 0.9 | 161 | 0.5 | 13.8 | 2.2 | 70
30 | 34T-RMT-232 | Proyecto Colquemayo | 279118 | 8168368 | 19 | Roca Volcánica con oquedades tapizada con óxidos de hierro (hematita, jarosita, goetita); alteración silicificación moderada ademas se observa fragmentos de brecha hidrotermal, malaquita. muestra tomada de chancha mineral. | GE33A-5 | ALS_LAB | LI18089092 | 1 | 1 |  | Sur | 0.481 | 13 | 275 | 8500 | <0.4 | 3.7 | <0.1 | 0.9 | 18.4 | 0.8 | 0.2 | 60 | 0.65 | 0.43 | 0.32 | 6.08 | 4.7 | 0.4 | <0.5 | 0.1 | <0.3 | 0.15 | 9.85 | 4 | 0.13 | 30 | 13 | 5.4 | 7.02 | <10 | 363 | 2.45 | 0.8 | 0.02 | 204 | 8 | 1.15 | 16 | 310 | 0.26 | 0.1 | 3.8 | 2.2 | 0.493 | 0.31 | 0.07 | 0.9 | 61 | 4.2 | 4.1 | 0.78 | 20
31 | 34T-RMT-233 | Proyecto Colquemayo | 281284 | 8166002 | 19 | Roca intrusiva holocristalina color gris claro. | GE33A-5 | ALS_LAB | LI18089092 | 1 |  | 1 | Sur |  | <5 | 4 | 553 | 1.8 | <0.1 | 5.2 | <0.8 | 43.8 | 34.8 | 1.5 | 90 | 2.63 | 1.11 | 1.25 | 6.43 | 20.7 | 3.4 | 0.5 | 0.55 | <0.3 | 1.24 | 22.2 | 12 | 0.14 | 1000 | <2 | 4.1 | 21 | 90 | 8.1 | 5.96 | 38.9 | <0.01 | <0.3 | 9 | 4.36 | <3 | 710 | 0.2 | 0.44 | <0.5 | 4.4 | 0.599 | 0.06 | 0.21 | 0.8 | 257 | 0.3 | 13.2 | 1.16 | 90 | 5.76
32 | 34U-RMT-235 | Pampas de Jaguay | 302224 | 8131814 | 19 | Roca Volcánica fenos de feldespatos, matriz óxidada con venillas de yeso+calcita+cuarzo lechozo, en partes presenta parches de calcita+cuarzo. | GE33A-5 | ALS_LAB | LI18089092 | 1 |  | 1 | Sur |  | <5 | 10 | 1020 | 1.5 | <0.1 | 7.7 | <0.8 | 30.3 | 18.6 | 13.5 | 80 | 2 | 1.08 | 1.45 | 5.01 | 13.2 | 3.08 | <0.5 | 0.41 | <0.3 | 1.52 | 15.2 | 26 | 0.14 | 1650 | <2 | 3 | 17.35 | 10 | 8.4 | 4.21 | 48.4 | 0.01 | 0.4 | 6 | 4 | <3 | 450 | 0.16 | 0.42 | <0.5 | 3.1 | 0.5 | 0.46 | 0.19 | 0.8 | 127 | 0.4 | 14.1 | 0.92 | 100 | 0.8
33 | 34U-RMT-236 | Pampas de Jaguay | 302345 | 8131811 | 19 | Roca Volcánica color rojiza con fuerte oxidación, presenta venillas de yeso. Ateración cloritización con fenos argilizados. | GE33A-5 | ALS_LAB | LI18089092 | 1 | 1 |  | Sur | <0.005 | <5 | <4 | 544 | 1.2 | 0.1 | 4.3 | <0.8 | 34.2 | 21.6 | 0.9 | 50 | 2.77 | 1.33 | 1.33 | 5.68 | 19.4 | 3.91 | 1.2 | 0.52 | <0.3 | 1.4 | 17.2 | 19 | 0.17 | 870 | <2 | 4 | 20.9 | 20 | 8.1 | 4.84 | 31 | <0.01 | <0.3 | <3 | 3.68 | <3 | 640 | 0.16 | 0.46 | <0.5 | 3 | 0.605 | 0.19 | 0.21 | 0.7 | 244 | <0.3 | 15.2 | 0.96 | 70
34 | 34U-RMT-237 | Pampas de Jaguay | 303072 | 8131489 | 19 | Roca Volcánica blanquecina con tonalidades rojizsa asociada a la Fm. Asana? Alteración argilica con abundante limonitas y pirita. | GE33A-5 | ALS_LAB | LI18089092 | 1 | 1 |  | Sur | <0.005 | <5 | <4 | 414 | 1.9 | 0.1 | 2.2 | <0.8 | 56.3 | 16.3 | 5.5 | 40 | 4.9 | 2.78 | 1.26 | 4.63 | 18.5 | 5.11 | 0.8 | 0.93 | <0.3 | 2.36 | 29 | 12 | 0.4 | 830 | 2 | 10.2 | 28.6 | 10 | 6.6 | 7.42 | 87.8 | <0.01 | 0.4 | 4 | 5.93 | <3 | 140 | 0.46 | 0.78 | <0.5 | 9.4 | 0.615 | 0.44 | 0.41 | 2.3 | 129 | 1.2 | 26 | 2.32 | 70
35 | 34U-RMT-238 | Pampas de Jaguay | 303043 | 8131517 | 19 | Muestra tomada en estructura mineralizada de Py+Qz+oxfe con oquedades. Afloramiento presenta venillas entre cruzadas de óxidos de hierro. | GE33A-5 | ALS_LAB | LI18089092 | 1 | 1 |  | Sur | <0.005 | <5 | 6680 | 49 | 0.7 | 0.1 | 18.2 | 1.1 | 21.1 | 4.1 | 3.6 | <20 | 2.61 | 1.11 | 0.8 | 8.01 | 5.3 | 2.54 | <0.5 | 0.36 | <0.3 | 0.65 | 10.15 | 4 | 0.17 | 1050 | 75 | 3.2 | 13.1 | 10 | 4.2 | 2.93 | 29.7 | <0.01 | 18 | <3 | 1.95 | <3 | 180 | 0.11 | 0.32 | <0.5 | 2.9 | 0.202 | 18.2 | 0.14 | 1 | 56 | 0.4 | 13.1 | 0.87 | 160
36 | 34U-RMT-239 | Pampas de Jaguay | 303233 | 8131912 | 19 | Muestra tomada en estructura mineralizada de Py+Qz+oxfe con oquedades. Afloramiento presenta venillas entre cruzadas de óxidos de hierro. | GE33A-5 | ALS_LAB | LI18089092 | 1 | 1 |  | Sur | <0.005 | 9 | 25 | 586 | 0.9 | 1.2 | 1.4 | 1.5 | 40.5 | 23.2 | 3.3 | 100 | 2.72 | 1.56 | 1.27 | 6.8 | 21.3 | 3.08 | 0.5 | 0.4 | 0.4 | 1.31 | 21.2 | 25 | 0.2 | 730 | 2 | 5.3 | 21.9 | 30 | 17.1 | 5.75 | 38.6 | <0.01 | 0.7 | 4 | 4.01 | <3 | 370 | 0.23 | 0.38 | <0.5 | 3.3 | 0.617 | 0.28 | 0.17 | 1.5 | 302 | 1.5 | 12.3 | 1.19 | 110
37 | 34U-RMT-240 | Proyecto San Grabiel | 334865 | 8204929 | 19 | Toba dacitica silicificada color blanquecina con tonalidades rojizas con pequeñas oquedades. | GE33A-5 | ALS_LAB | LI18089092 | 1 | 1 |  | Sur | <0.005 | 5 | 8 | 1180 | 1.8 | 0.1 | 0.7 | <0.8 | 59.6 | <0.5 | 6.7 | 20 | 2.23 | 0.89 | 0.81 | 0.98 | 18 | 2.29 | 0.8 | 0.32 | <0.3 | 3.74 | 32.5 | 24 | 0.15 | 50 | 2 | 12.1 | 19.15 | 10 | 19.2 | 6.58 | 190 | <0.01 | 0.6 | <3 | 2.89 | <3 | 180 | 0.93 | 0.27 | <0.5 | 21.8 | 0.15 | 0.68 | 0.16 | 5.2 | 29 | 1.3 | 10.3 | 0.84 | 10
38 | 34U-RMT-241 | Proyecto San Grabiel | 334771 | 8205352 | 19 | Brecha hidrotermal silicificada color rojiza protolito dacita; clasto soportada clastos angulosos fragmentos mayores de 3cm a 1cm y menores <1cm ademas óxidos de hierro en la matriz. | GE33A-5 | ALS_LAB | LI18089092 | 1 | 1 |  | Sur | <0.005 | 5 | 56 | 917 | 1.2 | 0.4 | 0.1 | <0.8 | 52.1 | 0.6 | 4.9 | 20 | 1.51 | 0.72 | 0.74 | 2.58 | 16.6 | 1.65 | 1.1 | 0.25 | <0.3 | 2.57 | 31.7 | 9 | 0.11 | 30 | 2 | 10.5 | 18.65 | 10 | 44.2 | 5.94 | 129.5 | <0.01 | 37.5 | 6 | 3.02 | <3 | 240 | 0.84 | 0.25 | <0.5 | 17.2 | 0.143 | 0.56 | 0.08 | 4 | 30 | 1 | 8.4 | 0.77 | 10
39 | 34U-RMT-242 | Proyecto San Grabiel | 334775 | 8205348 | 19 | Brecha hidrotermal silicificada color rojiza protolito dacita; clasto soportada clastos angulosos fragmentos mayores de 3cm a 1cm y menores <1cm ademas óxidos de hierro en la matriz. | GE33A-5 | ALS_LAB | LI18089092 | 1 | 1 |  | Sur | 0.089 | 8 | 85 | 1280 | <0.4 | 2.1 | 0.1 | 1.6 | 31 | 0.6 | 3.2 | 40 | 1.07 | 0.9 | 0.17 | 1.84 | 5.5 | 1.05 | 0.6 | 0.22 | <0.3 | 0.84 | 18.75 | 4 | 0.12 | 50 | 6 | 11.1 | 8.79 | 10 | 41.5 | 3.17 | 17.9 | <0.01 | 69.6 | 3 | 1.69 | <3 | 130 | 0.86 | 0.14 | 0.6 | 12.1 | 0.148 | 0.2 | 0.15 | 4.1 | 27 | 2.8 | 6.6 | 0.64 | 10
40 | 34U-RMT-243 | Ichuña | 335964 | 8215319 | 19 | Labor minera de rumbo N-S roca caja asociada a la Fm. Tacaza; muestra tamada de estructura mineralizada tomada de la cancha de mineral. | GE33A-5 | ALS_LAB | LI18089092 | 1 | 1 |  | Sur | 0.021 | 7 | 57 | 26 | <0.4 | 0.2 | 0.5 | 3.8 | 57.5 | 651 | 8.1 | 1900 | 0.91 | 0.54 | 0.31 | >25.0 | 4.4 | 1.21 | <0.5 | 0.18 | <0.3 | 0.11 | 36.2 | 11 | <0.05 | 700 | 3 | 1.1 | 14.9 | 50 | 96.5 | 5.39 | 6.5 | 0.01 | 2.8 | 30 | 1.97 | <3 | 20 | 0.06 | 0.13 | <0.5 | 1.2 | 0.029 | 6.36 | 0.06 | 0.5 | 127 | <0.3 | 4.6 | 0.33 | 310
41 | 31q-RMT-244 | Pampamarca | 726063 | 8328657 | 18 | Roca volcánica asociada a la Fm. Tacaza con alteración argilica y fuerte oxidación (jarosita,goetita). | GE33A-5 | ALS_LAB | LI18089092 | 1 | 1 |  | Sur | 0.02 | <5 | 13 | 1050 | 1.4 | 0.3 | 1 | 0.9 | 64.5 | 7.4 | 2.1 | 30 | 2.2 | 1.13 | 1.23 | 3.02 | 20.9 | 3.46 | 0.8 | 0.37 | <0.3 | 2.24 | 30.9 | 24 | 0.18 | 230 | 2 | 7.8 | 26.4 | 30 | 21.9 | 7.63 | 72.6 | <0.01 | 0.3 | 12 | 4.32 | 3 | 920 | 0.3 | 0.31 | 1.2 | 9.8 | 0.43 | 0.46 | 0.17 | 1.9 | 122 | 0.5 | 11.8 | 1.09 | 60
42 | 31q-RMT-245 | Pampamarca | 726098 | 8328667 | 18 | Cuerpo subvolcanico, color gris claro, grano medio composición andesitica con presencia de hornablenda. Roca caja. | GE33A-5 | ALS_LAB | LI18089092 | 1 |  | 1 | Sur |  | 5 | 6 | 1030 | 1.6 | 0.1 | 1.8 | 1 | 69.9 | 25 | 2 | 30 | 2.52 | 1.24 | 1.36 | 3.76 | 23.1 | 3.77 | 1 | 0.48 | <0.3 | 2.14 | 33.6 | 31 | 0.17 | 1610 | 2 | 8 | 29.4 | 90 | 13.9 | 8.27 | 73.8 | <0.01 | <0.3 | <3 | 5.02 | <3 | 640 | 0.36 | 0.43 | <0.5 | 9.8 | 0.427 | 0.37 | 0.19 | 2 | 123 | 0.5 | 13.6 | 0.99 | 100 | 2.51
43 | 31q-RMT-246 | Pampamarca | 725934 | 8327025 | 18 | Roca volcánica con abundante plagioclasas con <10% biotitas subhedrales color gris claro, textura porfiritica de composición andesitica. | GE33A-5 | ALS_LAB | LI18089092 | 1 |  | 1 | Sur |  | <5 | 4 | 683 | 1.5 | 0.1 | 2.6 | <0.8 | 67.5 | 11.2 | 2.4 | <20 | 2.72 | 1.57 | 1.28 | 3.33 | 21.9 | 3.72 | 1.7 | 0.47 | <0.3 | 0.92 | 31.9 | 15 | 0.26 | 400 | 2 | 8.5 | 29.6 | 30 | 7.4 | 7.92 | 32.2 | <0.01 | 0.3 | <3 | 5.77 | <3 | 550 | 0.59 | 0.46 | <0.5 | 9.2 | 0.43 | 0.12 | 0.13 | 1.5 | 121 | 0.3 | 14.9 | 1.25 | 40 | 2.22
44 | 31q-RMT-247 | Cerro Blanco | 722532 | 8339916 | 18 | Roca volcánica, alteración argilica con sobreimposición de silicificación fuerte, venilas de cuarzo con óxidos de hierro en partes presenta oquedades tipo silice vuggy tapizadas con óxidos de hierro. | GE33A-5 | ALS_LAB | LI18089092 | 1 | 1 |  | Sur | 2.39 | 43 | 4690 | 256 | 1.6 | 0.1 | 0.1 | 1.6 | 58.1 | 2.6 | 1.9 | 60 | 2.41 | 1.03 | 1.7 | 21 | 18.6 | 5.05 | 0.8 | 0.52 | <0.3 | 0.47 | 23.9 | 10 | 0.15 | 250 | 8 | 4.8 | 33 | 20 | 56.9 | 7.76 | 33.9 | <0.01 | 49.4 | 4 | 5.59 | <3 | 250 | 0.16 | 0.49 | 0.7 | 3.1 | 0.169 | 1.06 | 0.11 | 1 | 84 | 0.7 | 11.7 | 1.27 | 100
45 | 31q-RMT-249 | Cerro Blanco | 722473 | 8339650 | 18 | Roca volcánica relictos de textura porfiritica, alteración argilica con sobreimposición de silicificación fuerte, venilas de cuarzo con óxidos de hierro en partes presenta oquedades tipo silice vuggy tapizadas con óxidos de hierro. | GE33A-5 | ALS_LAB | LI18089092 | 1 | 1 |  | Sur | 0.029 | 6 | 182 | 735 | 1.4 | 0.1 | 0.1 | 1.2 | 49.3 | 1 | 7.5 | 20 | 1.92 | 0.83 | 0.78 | 1.9 | 14.5 | 2.11 | 0.9 | 0.3 | <0.3 | 6.59 | 22.4 | 18 | 0.16 | 100 | <2 | 10.6 | 18.2 | 20 | 11.8 | 5.69 | 442 | <0.01 | 11.3 | <3 | 3.22 | <3 | 190 | 0.5 | 0.31 | <0.5 | 5.9 | 0.424 | 9.78 | 0.08 | 1.3 | 92 | 1.2 | 7.4 | 0.65 | 20
46 | 31q-RMT-250 | Cerro Blanco | 722212 | 8339336 | 18 | Estructura mineralizada con fuerte silicificación con abundante óxidos de hierro, venillas de cuarzo tapizadas con óxidos de hierro, roca con oquedades, venillas de óxidos de hierro milimetricas. Rb=EO/Bz=90° Ancho=7m Largo=100m aprox. | GE33A-5 | ALS_LAB | LI18089092 | 1 | 1 |  | Sur | 0.036 | 5 | 204 | 881 | 1.2 | 0.2 | <0.1 | <0.8 | 48.3 | 0.9 | 9.9 | 20 | 1.78 | 1.07 | 0.85 | 2.59 | 14.8 | 2.08 | 0.8 | 0.37 | <0.3 | 6.78 | 24 | 9 | 0.17 | 60 | 3 | 8 | 18.25 | 10 | 12.8 | 5.5 | 510 | <0.01 | 10.3 | 7 | 3.31 | <3 | 120 | 0.52 | 0.28 | <0.5 | 10.1 | 0.346 | 9.7 | 0.16 | 2.7 | 88 | 2.4 | 10.4 | 1.19 | 10
47 | 31q-RMT-251 | Cerro Blanco | 722171 | 8339203 | 18 | Roca volcánica color gris claro, textura fluidal. Roca caja. | GE33A-5 | ALS_LAB | LI18089092 | 1 |  | 1 | Sur |  | 5 | 6 | 837 | 2.3 | 0.1 | 2.8 | 1 | 61.6 | 17.4 | 3.7 | 30 | 3.45 | 1.81 | 1.25 | 4.13 | 17.9 | 4.07 | 1.1 | 0.54 | <0.3 | 2.26 | 29.9 | 51 | 0.26 | 730 | 2 | 11.2 | 27.2 | 50 | 13.1 | 7.05 | 103 | <0.01 | 4.4 | 3 | 4.88 | <3 | 480 | 0.61 | 0.48 | <0.5 | 12.3 | 0.442 | 0.48 | 0.24 | 2.7 | 126 | 1.2 | 16.9 | 1.93 | 80 | 1.23
48 | 31q-RMT-252 | Cerro Blanco | 721940 | 8338845 | 18 | Roca volcánica, alteración argilica con sobreimposición de silicificación fuerte, venilas de cuarzo con óxidos de hierro en partes presenta oquedades tipo silice vuggy tapizadas con óxidos de hierro. | GE33A-5 | ALS_LAB | LI18089092 | 1 | 1 |  | Sur | 0.011 | <5 | 257 | 869 | 1.3 | 0.1 | 0.1 | 0.9 | 45.9 | 2.2 | 20.1 | 20 | 3.06 | 2 | 1.1 | 2.22 | 18.2 | 3.21 | 1 | 0.44 | <0.3 | 8.24 | 23.4 | 27 | 0.36 | 110 | 2 | 10.5 | 18.55 | 20 | 14.4 | 5.31 | 734 | <0.01 | 15.8 | 3 | 3.38 | <3 | 100 | 0.55 | 0.4 | <0.5 | 12.6 | 0.414 | 12.7 | 0.24 | 3.8 | 108 | 11 | 17.2 | 2.39 | 40
49 | 31q-MMT-253 | Pararapa | 732562 | 8336234 | 18 | Roca caja: Toba dacitica en labor minera (cortada) de dirección EO de 2*2m. Muestreo de cancha de mineral. | GE33A-5 | ALS_LAB | LI18089092 | 1 | 1 |  | Sur | 0.037 | 15 | 57 | 795 | 2.2 | 0.2 | 1.2 | 1.7 | 33.4 | 4.7 | 7.5 | 100 | 1.7 | 1.05 | 0.59 | 2.19 | 10.3 | 2.21 | 0.5 | 0.25 | <0.3 | 4.27 | 15.2 | 55 | 0.14 | 6100 | 21 | 7.5 | 13.5 | 20 | 193.5 | 3.75 | 211 | <0.01 | 16.5 | <3 | 2.55 | <3 | 170 | 0.35 | 0.23 | <0.5 | 5.4 | 0.203 | 4.41 | 0.09 | 1.3 | 33 | 1.6 | 10.1 | 0.88 | 300
50 | 31q-RMT-254 | Pararapa | 732562 | 8336234 | 18 | Toba riodacitica. | GE33A-5 | ALS_LAB | LI18089092 | 1 |  | 1 | Sur |  | <5 | <4 | 1500 | 2.8 | 0.1 | 1.1 | 0.9 | 90.5 | 3.9 | 4.1 | 20 | 3.14 | 1.58 | 1.77 | 2.41 | 20.4 | 5.21 | 0.8 | 0.62 | <0.3 | 3.3 | 50.9 | 33 | 0.19 | 670 | <2 | 15.5 | 37.5 | 10 | 17.8 | 10.8 | 129 | <0.01 | 1.4 | <3 | 7.11 | <3 | 410 | 0.89 | 0.47 | <0.5 | 9.9 | 0.372 | 0.65 | 0.19 | 2.1 | 50 | 0.7 | 20.1 | 1.69 | 100 | 1.35
51 | 31q-RMT-255 | Pararapa | 732452 | 8336805 | 18 | Roca dacitica? Toba blanquecina asociada a la Fm. Alpabamba, textuta granular trazas de cuarzo (roca caja), muestra tomada de interior mina a 60m de boca mina. Labor Ancho=2m largo=400m altura=2m. | GE33A-5 | ALS_LAB | LI18089092 | 1 |  | 1 | Sur |  | <5 | 7 | 1260 | 2.8 | 0.2 | 1.4 | 0.8 | 79.4 | 3.5 | 8.5 | <20 | 3.49 | 2.25 | 1.5 | 1.87 | 19.6 | 4.31 | 0.9 | 0.67 | <0.3 | 4.46 | 39.3 | 22 | 0.35 | 600 | <2 | 15.8 | 29.4 | 10 | 17.2 | 9.5 | 218 | 0.01 | 1.1 | <3 | 4.87 | <3 | 240 | 1.03 | 0.66 | <0.5 | 11.6 | 0.279 | 2.24 | 0.31 | 2.5 | 41 | 1.1 | 22.5 | 1.72 | 120 | 1.44
52 | 31q-RMT-256 | Pararapa | 732452 | 8336805 | 18 | Roca con fuerte a moderada oxidación con presencia de cuarzo drustico en geodas y venillas, fragmentos de boxwork, oquedades tapizas con óxidos de hierro en partes. | GE33A-5 | ALS_LAB | LI18089092 | 1 | 1 |  | Sur | 0.069 | 17 | 60 | 1130 | 1 | 0.1 | 0.3 | 1 | 53.2 | 5.5 | 6 | 30 | 2.17 | 1.33 | 1.03 | 1.99 | 10.5 | 3.11 | 0.8 | 0.42 | <0.3 | 4.04 | 23.7 | 58 | 0.18 | 2530 | 4 | 9.6 | 20.8 | 20 | 30 | 6.46 | 174.5 | <0.01 | 11.2 | <3 | 3.69 | <3 | 200 | 0.35 | 0.37 | 1.7 | 5.8 | 0.263 | 3.34 | 0.14 | 1.5 | 43 | 2.4 | 12.9 | 1 | 60
53 | 31q-MMT-257 | Pararapa | 732740 | 8335366 | 18 | Estructura de cuarzo+hematita+goetita+hematita, alteración argilica. Veta =N-S/70°E de más de 100m | GE33A-5 | ALS_LAB | LI18089092 | 1 | 1 |  | Sur | 5.7 | 87 | 102 | 564 | 3.6 | 0.1 | 0.1 | 1.1 | 30.5 | 1.8 | 4 | 70 | 1.23 | 0.74 | 0.46 | 1.24 | 9.1 | 1.49 | 0.9 | 0.22 | <0.3 | 2.71 | 13.9 | 52 | 0.07 | 1500 | 3 | 5.9 | 11.3 | 10 | 14.4 | 3.19 | 125 | <0.01 | 34.3 | 4 | 2.32 | <3 | 110 | 0.26 | 0.21 | 1.1 | 3.7 | 0.122 | 2.43 | 0.07 | 1.1 | 15 | 0.7 | 6.2 | 0.66 | 70
54 | 31P-MMT-258 | Huayllura | 699971 | 8304431 | 18 | Estructura mineralizada (veta) tipo rosario Ancho= 1-2cm Largo=100m y Rb=N65°E/80°SEcon cuarzo hialino en partes cuarzo drustico+óxidos de hierro (goetita,hematita), la producción promedio mensual es de 10 toneladas. Roca caja cuarcita color blanquecina de la formación Hualhuani. | GE33A-5 | ALS_LAB | LI18089092 | 1 | 1 |  | Sur | >10.0 | 148 | 690 | 641 | <0.4 | 5.1 | <0.1 | 1.1 | 4.1 | 2.8 | 1 | 80 | 0.83 | 0.38 | 0.24 | 3.6 | 2.4 | 0.74 | 1.3 | 0.07 | <0.3 | 0.2 | 2.1 | 22 | <0.05 | 120 | 9 | 1.5 | 3.29 | 50 | 1760 | 0.61 | 10.4 | <0.01 | 18450 | 35 | 0.75 | <3 | 30 | <0.04 | 0.07 | 47.1 | 0.5 | 0.018 | 0.24 | 0.03 | 0.4 | 9 | 0.5 | 4.4 | 0.33 | 110
55 | 31P-MMT-259 | Huayllura | 699971 | 8304431 | 18 | Muestra 31P-MMT-259 tomada de la cancha mineral de la veta Carmen Pata (muestra MMT-258). | GE33A-5 | ALS_LAB | LI18089092 | 1 | 1 |  | Sur | >10.0 | 24 | 49 | 1680 | <0.4 | 1.3 | <0.1 | 1.1 | 2.5 | 0.8 | 0.5 | 20 | 0.25 | 0.18 | 0.08 | 1.26 | 1.4 | 0.15 | 1 | 0.06 | <0.3 | 0.07 | 1.56 | 14 | 0.05 | 60 | 6 | 2.2 | 1.33 | 20 | 203 | 0.52 | 3.2 | <0.01 | 934 | <3 | 0.25 | <3 | 30 | <0.04 | 0.05 | 4.7 | 0.4 | 0.023 | 0.03 | 0.01 | 0.4 | 5 | 1.7 | 2 | 0.23 | 20
56 | 31P-MMT-261 | Picha | 704992 | 8309483 | 18 | Estructura mineralizada (veta tipo rosario), tomada de interior mina a 100m de cortada principal (entrada), veta con óxidos de hierro (hematita,goetita, jarosita)+py+galena argentifera+qz drustico. Rb=N10°O/80°SO Ancho=0.30m Largo=40m Aprox. | GE33A-5 | ALS_LAB | LI18089092 | 1 | 1 |  | Sur | 1.92 | 39 | 305 | 6830 | 0.7 | 31.5 | 3.9 | 44.9 | 20.5 | 2.9 | 9.2 | 720 | 1.5 | 0.99 | 0.52 | 6.51 | 14.1 | 1.66 | 2.4 | 0.27 | 0.3 | 2.82 | 10.55 | 11 | 0.15 | 1700 | 5 | 3.9 | 10.1 | 10 | 2720 | 2.63 | 113.5 | <0.01 | 949 | <3 | 1.56 | 3 | 160 | 0.22 | 0.24 | <0.5 | 3.2 | 0.15 | 2.2 | 0.1 | 1.3 | 52 | 4.3 | 9.7 | 0.93 | 6520
57 | 31P-MMT-262 | Picha | 704992 | 8309483 | 18 | Muestra 31P-MMT-262 tomada de cancha mineral de veta de muestra 31P-MMT-261. | GE33A-5 | ALS_LAB | LI18089092 | 1 | 1 |  | Sur | 4.85 | 178 | 952 | 7990 | <0.4 | 99.5 | 3.4 | 99.2 | 3 | 5.2 | 1.1 | 830 | 0.17 | 0.33 | <0.03 | 17.95 | 4.8 | 0.37 | 3.1 | 0.04 | 0.6 | 0.26 | 1.63 | 18 | 0.06 | 780 | 15 | 0.8 | 1.76 | 20 | 20000 | 0.35 | 12.1 | 0.01 | 1610 | 10 | 0.25 | <3 | 150 | 0.12 | 0.07 | 0.8 | 0.9 | 0.025 | 1.14 | 0.03 | 2.8 | 14 | 6 | 2.3 | 0.33 | 15700
58 | 31P-MMT-263 | Picha | 705033 | 8309515 | 18 | Estructura mineralizada (veta) Ancho=10cm Largo=1m, roca caja cuarcita color blanquecina con laminaciones finas de mineral oscuro. La zona presenta sistema de vetas mesotermales. | GE33A-5 | ALS_LAB | LI18089092 | 1 | 1 |  | Sur | >10.0 | 1470 | 1080 | 5590 | <0.4 | 118.5 | 0.3 | 1575 | 2.3 | 0.5 | 0.3 | 10400 | <0.03 | <0.02 | 0.03 | 6.22 | 15.4 | 0.19 | 1.8 | <0.01 | 46.3 | 0.05 | 1.19 | 7 | <0.05 | 810 | 4 | <0.8 | 1.09 | 10 | >25000 | 0.25 | 2.1 | <0.01 | 5100 | 7 | 0.36 | 9 | 950 | <0.04 | <0.01 | 1.3 | 0.2 | 0.008 | 0.13 | <0.01 | 1.7 | 3 | 7.2 | 0.6 | 0.07 | >25000
59 | 31P-MMT-264 | Atojacha/agua blanca | 672456 | 8292713 | 18 | Estructura mineralizada, con rumbo E-O y buzamiento 90°, Ancho de alteración 1.5m y veta de cuarzo + óxidos de hierro con un ancho de 0.30m. Roca caja Volcánica dacitica asociada al Gpo. Barroso inferior?. | GE33A-5 | ALS_LAB | LI18089092 | 1 | 1 |  | Sur | 0.193 | 8 | 52 | 605 | <0.4 | 0.6 | 0.1 | 9.4 | 5.9 | 1.9 | 0.2 | 80 | 0.21 | 0.09 | 0.03 | 2.49 | 2.1 | 0.32 | 1.6 | <0.01 | <0.3 | 0.08 | 3.17 | 7 | <0.05 | 180 | 6 | <0.8 | 2.07 | 20 | 212 | 0.63 | 1.3 | <0.01 | 33.6 | 8 | 0.32 | <3 | 50 | <0.04 | 0.03 | <0.5 | 0.2 | 0.022 | 0.47 | <0.01 | 0.2 | 25 | <0.3 | 1.1 | 0.2 | 820
60 | 31P-MMT-265 | Atojacha/agua blanca | 672476 | 8292828 | 18 | Estructura mineralizadas con Óxidos de hierro+Cuarzo en venillas (E-O) separadas cada 25-30cm, presenta alteración argilica asociada a las venillas de cuarzo+óxidos de hierro. | GE33A-5 | ALS_LAB | LI18089092 | 1 | 1 |  | Sur | 0.015 | <5 | 179 | 413 | 1.1 | 0.2 | 1.4 | 1.7 | 24.9 | 11.5 | 0.9 | 50 | 2.1 | 1.19 | 0.92 | 5.86 | 15.3 | 2.48 | 1.1 | 0.31 | <0.3 | 0.44 | 12.4 | 6 | 0.17 | 2020 | 2 | 3.7 | 13.15 | 20 | 44.2 | 3.66 | 19.5 | <0.01 | 6.6 | 6 | 2.42 | <3 | 190 | 0.24 | 0.34 | <0.5 | 2.4 | 0.308 | 0.18 | 0.13 | 0.6 | 157 | 0.7 | 12.3 | 1.26 | 230
61 | 31P-MMT-266 | Atojacha/agua blanca | 672512 | 8292805 | 18 | Estructura de venillas y vetilas (E-O/80°S) Ancho=1-1.5m (sigmoide) Largo=50m. Estructura craquelada. | GE33A-5 | ALS_LAB | LI18089092 | 1 | 1 |  | Sur | 0.008 | <5 | 9 | 220 | 0.8 | 0.2 | 0.8 | 0.9 | 16.5 | 8.9 | 0.5 | 30 | 1.29 | 0.83 | 0.41 | 4.79 | 10 | 1.82 | 2 | 0.3 | <0.3 | 0.3 | 7.49 | 5 | 0.22 | 840 | 6 | 2.7 | 8.59 | 20 | 17.4 | 2.16 | 18.5 | <0.01 | 3.1 | 4 | 1.61 | <3 | 140 | 0.16 | 0.23 | <0.5 | 1.5 | 0.178 | 0.13 | 0.15 | 0.5 | 113 | 0.6 | 8.5 | 0.82 | 100
62 | 31P-MMT-267 | Cañayloma | 681680 | 8292504 | 18 | Muestra tomada de cancha mineral de Mina Jarwatuna. | GE33A-5 | ALS_LAB | LI18089092 | 1 | 1 |  | Sur | >10.0 | 8 | 22 | 116 | <0.4 | 5.7 | 1.2 | 1 | 15.4 | 4.7 | 0.5 | 2860 | 0.73 | 0.49 | 0.21 | 4.89 | 6.5 | 0.68 | 1 | 0.14 | 0.4 | 0.93 | 6.76 | 3 | 0.08 | 310 | 121 | 1.7 | 5.47 | 20 | 17.6 | 1.84 | 35.7 | <0.01 | 6.5 | 5 | 1.38 | <3 | <20 | 0.07 | 0.11 | 0.7 | 2.3 | 0.044 | 0.17 | 0.05 | 0.6 | 42 | 0.8 | 4 | 0.37 | 70
63 | 31P-RMT-268 | Cañayloma | 681754 | 8292544 | 18 | Roca Volcánica andesitica color gris oscuro con plagioclasas <5%, alteración argilica en partes, presencia de venillas entre cruzadas de óxidos de hierro. | GE33A-5 | ALS_LAB | LI18089092 | 1 | 1 |  | Sur | 0.294 | <5 | 33 | 95 | 1.2 | 0.9 | 1 | 1 | 64.9 | 66.5 | 0.8 | 1050 | 4.81 | 3.04 | 1.26 | 6.6 | 14.3 | 4.73 | 0.8 | 0.92 | <0.3 | 0.3 | 30.2 | 15 | 0.51 | 1200 | 7 | 9.9 | 29.7 | 20 | 7.1 | 7.98 | 9.9 | <0.01 | 1.6 | 6 | 5.62 | 17 | 110 | 6.84 | 0.72 | 0.7 | 9.5 | 0.309 | 0.17 | 0.48 | 2.7 | 80 | 2.2 | 29 | 3.72 | 80
64 | 31P-RMT-269 | Cañayloma | 681691 | 8292551 | 18 | Roca volcánica andesita? Afloramiento con alteración argilica en partes, presencia de clarita+epidota en venillas con biotitas alterandose a cloritas, además roca con ortosa. | GE33A-5 | ALS_LAB | LI18089092 | 1 | 1 |  | Sur | 0.021 | <5 | 11 | 110 | 2.1 | 0.7 | 8.9 | 1.1 | 70.1 | 10.7 | 0.4 | 170 | 5.89 | 3.92 | 1.68 | 4.79 | 17.7 | 5.95 | 3.5 | 1.2 | 0.3 | 0.66 | 35.6 | 8 | 0.51 | 3700 | 2 | 7.9 | 35.4 | 20 | 8.7 | 9.04 | 26 | <0.01 | 7.9 | <3 | 6.09 | 4 | 220 | 0.44 | 0.85 | 0.6 | 8.9 | 0.391 | 0.13 | 0.53 | 2.7 | 44 | 21.5 | 33 | 3.41 | 160
65 | 31P-RMT-270 | Cañayloma | 681527 | 8292532 | 18 | Roca intrusiva, color blanquecina textura faneritica, biotitas<20%, plagioclasas y feldespato potasico. | GE33A-5 | ALS_LAB | LI18089092 | 1 |  | 1 | Sur |  | <5 | <4 | 849 | 1.4 | <0.1 | 2.7 | <0.8 | 34 | 7.2 | 2.1 | <20 | 1.83 | 1.21 | 0.83 | 3.04 | 16.9 | 1.85 | 1.5 | 0.4 | <0.3 | 2.07 | 18.05 | 8 | 0.12 | 850 | <2 | 4.7 | 15.3 | 10 | 10.4 | 3.81 | 61.9 | <0.01 | 1.7 | 5 | 2.82 | 9 | 450 | 0.29 | 0.27 | 0.7 | 4.7 | 0.232 | 0.34 | 0.12 | 1.8 | 68 | 0.3 | 9.9 | 1.13 | 60 | 2.26
66 | 31P-MMT-271 | Cerro agua salada | 671858 | 8292444 | 18 | Estructuras silicificadas y argilizadas en partes, área con oxidación pervasiva, estructuras tipo veta de ancho=15cm, largo 15m aproximadamente. Se ´presentan en forma de rejas( estructuras entre cruzadas). | GE33A-5 | ALS_LAB | LI18089092 | 1 | 1 |  | Sur | 0.008 | <5 | 16 | 357 | 0.5 | 0.4 | 0.1 | 1.2 | 11.4 | 1.1 | 0.2 | 20 | 0.52 | 0.06 | 0.56 | 2.02 | 2.5 | 1.13 | 2 | 0.07 | <0.3 | 0.1 | 4.44 | 20 | <0.05 | 90 | 3 | 5.5 | 7.74 | 20 | 16.2 | 1.6 | 2.6 | <0.01 | 3 | <3 | 1.5 | <3 | 670 | 0.26 | 0.09 | 1 | 0.5 | 0.474 | 0.35 | 0.03 | 0.2 | 32 | <0.3 | 1.7 | 0.13 | 30
67 | 31P-RMT-272 | Cerro agua salada | 671962 | 8292434 | 18 | Roca volcánica, textura obliterada, alteración argilica con óxidos de hierro (Jarosita, Hematita, trazas de goetita). | GE33A-5 | ALS_LAB | LI18089092 | 1 | 1 |  | Sur | <0.005 | <5 | 34 | 450 | 1.2 | 0.2 | 0.1 | <0.8 | 36.7 | 0.7 | 0.7 | 40 | 1.99 | 1.29 | 0.9 | 6.83 | 22.5 | 2.21 | 1 | 0.49 | <0.3 | 0.96 | 16.4 | 3 | 0.27 | 50 | <2 | 5.5 | 16.25 | 20 | 11.4 | 4.27 | 24 | <0.01 | 1.4 | <3 | 3.05 | 18 | 560 | 1.34 | 0.4 | 0.9 | 2.9 | 0.452 | 2.78 | 0.23 | 0.7 | 154 | 0.4 | 12.3 | 1.25 | 40
68 | 31P-RMT-274 | Ayajahua-Pirka | 676925 | 8294955 | 18 | Roca intrusiva color gris claro con clorita y epidota en partes, presenta óxidos de hierro en las fracturas y matriz. | GE33A-5 | ALS_LAB | LI18089092 | 1 | 1 |  | Sur | 0.007 | <5 | 18 | 420 | 1.4 | 0.1 | 0.7 | 1.2 | 33.2 | 13.7 | 0.5 | 70 | 3.13 | 1.4 | 0.78 | 5.84 | 18.9 | 3.3 | 1.7 | 0.64 | <0.3 | 1.12 | 14.8 | 7 | 0.23 | 940 | 56 | 6.8 | 16.35 | 30 | 11.8 | 4.75 | 23.1 | 0.07 | 1.1 | <3 | 3.84 | <3 | 310 | 0.24 | 0.5 | <0.5 | 4.5 | 0.408 | 0.59 | 0.18 | 1.1 | 146 | 3.3 | 15.9 | 1.3 | 190
69 | 31P-RMT-275 | Ayajahua-Pirka | 676939 | 8294953 | 18 | Cuerpo igneo masivo gris oscuro. | GE33A-5 | ALS_LAB | LI18089092 | 1 |  | 1 | Sur |  | <5 | 5 | 571 | 1.1 | 0.2 | 3.7 | 1.6 | 41.4 | 22.3 | 1 | 60 | 3.36 | 1.93 | 1.27 | 5.2 | 20.6 | 4.02 | 1.3 | 0.72 | <0.3 | 1.36 | 19.35 | 4 | 0.17 | 1230 | 5 | 6.7 | 20.7 | 40 | 19.3 | 5.22 | 30.8 | <0.01 | 1 | <3 | 4.85 | <3 | 530 | 0.42 | 0.61 | 0.7 | 6.7 | 0.523 | 0.5 | 0.22 | 1.7 | 202 | 0.9 | 18.7 | 1.72 | 130 | 3.78
70 | 31P-RMT-276 | Muyorina-Pirka | 675686 | 8293868 | 18 | Estructura silicificada craquelada, con óxidos de hierro+pirita+cuarzo, Ancho=20cm, Largo=50m. Dirección=N70°E/80°SE. | GE33A-5 | ALS_LAB | LI18089092 | 1 | 1 |  | Sur | 0.052 | <5 | 260 | 11050 | 0.8 | 1.2 | <0.1 | 1 | 78.8 | 1 | 0.7 | 30 | 2.09 | 1.14 | 1.28 | 1.6 | 11 | 2.91 | 1.3 | 0.42 | 0.3 | 0.12 | 44.3 | 32 | 0.13 | 90 | 46 | 5.1 | 33.3 | 20 | 52.1 | 9.3 | 4.7 | 0.01 | 29.8 | <3 | 6.3 | <3 | 840 | 0.4 | 0.25 | 1.1 | 5.4 | 0.065 | 0.18 | 0.17 | 2.2 | 34 | 0.6 | 12.3 | 1.11 | 20
71 | 31P-RMT-277 | Muyorina-Pirka | 675692 | 8293829 | 18 | Dique mineralizado, roca caja con cristales de cuarzo. Ancho de dique=0.50m con dirección=E-O/75°N | GE33A-5 | ALS_LAB | LI18089092 | 1 | 1 |  | Sur | 0.028 | <5 | 62 | 641 | 0.5 | 0.2 | <0.1 | 0.9 | 39.5 | <0.5 | 0.4 | 20 | 1.15 | 0.85 | 0.53 | 1.23 | 9.5 | 1.67 | 1.5 | 0.21 | <0.3 | 0.06 | 17.9 | 34 | 0.13 | 60 | 6 | 9.7 | 18.1 | 20 | 53.7 | 4.92 | 2.5 | <0.01 | 30.6 | <3 | 2.19 | 3 | 460 | 0.64 | 0.16 | 1.1 | 7.2 | 0.125 | 0.02 | 0.14 | 2.5 | 24 | 0.7 | 5.7 | 1.03 | 10
72 | 31P-RMT-278 | Pirurullo-Pirka | 675921 | 8294335 | 18 | Brecha clasto soportada con oquedades tapizadas con óxidos de hierro (goetita, hematita) ademas clastos angulosos. Con tendencia N30°E. | GE33A-5 | ALS_LAB | LI18089092 | 1 | 1 |  | Sur | 0.009 | <5 | 40 | 534 | 0.4 | 0.3 | 0.1 | 0.9 | 34 | 0.8 | 0.2 | <20 | 0.85 | 1.02 | 0.38 | 1.55 | 15 | 1.13 | 1 | 0.25 | <0.3 | 2.39 | 15.2 | <2 | 0.16 | 50 | 2 | 4.9 | 14.2 | 20 | 94.5 | 3.9 | 8.2 | <0.01 | 5.6 | <3 | 1.54 | 4 | 800 | 0.18 | 0.09 | 0.7 | 2.2 | 0.405 | 0.07 | 0.11 | 1.2 | 164 | 0.4 | 6.8 | 1.14 | 10
73 | 32P-RMT-279 | Cahuacho | 662311 | 8282285 | 18 | Muestra tomada de pequeña cancha de mineral, clastos con óxidos de hierro (Goetita+Silice), roca caja subvolcanico andesitico. Zona con varias labores mineras (cortadas, piques) presencia de herramientas (winche, rondona etc) | GE33A-5 | ALS_LAB | LI18089092 | 1 | 1 |  | Sur | 2.75 | 6 | 42 | 238 | 1.7 | 10.1 | 0.1 | <0.8 | 18.2 | 20.9 | 1.4 | 330 | 1.69 | 1.25 | 0.41 | 7.43 | 9.3 | 1.56 | 1.1 | 0.38 | <0.3 | 1.85 | 8.81 | 5 | 0.14 | 470 | 14 | 1.6 | 9.76 | 20 | 35 | 2.88 | 52.9 | <0.01 | 10.8 | 4 | 2.16 | 3 | 40 | 0.08 | 0.32 | 20.2 | 2.6 | 0.221 | 0.18 | 0.27 | 1.1 | 128 | 6.3 | 11.2 | 1.34 | 30
74 | 32P-RMT-280 | Cahuacho | 662318 | 8282258 | 18 | Estructura silicificada con óxidos de hierro, Ancho=10cm, rumbo=E-O/90°. | GE33A-5 | ALS_LAB | LI18089092 | 1 | 1 |  | Sur | 3.9 | 11 | 30 | 384 | 1.7 | 12.8 | 0.2 | <0.8 | 33.7 | 21.9 | 2.9 | 850 | 1.86 | 1.71 | 0.46 | 11.3 | 12.9 | 2.94 | 1.4 | 0.53 | <0.3 | 2.6 | 15.95 | 4 | 0.3 | 370 | 17 | 3.2 | 15 | 20 | 197.5 | 4.05 | 78.6 | <0.01 | 8.5 | <3 | 2.92 | <3 | 110 | 0.18 | 0.47 | 19.8 | 4.3 | 0.292 | 0.25 | 0.29 | 1.4 | 120 | 12.5 | 14.9 | 1.42 | 50
75 | 32O-MMT-281 | Cahuacho | 652892 | 8274091 | 18 | Subvolcanico color gris oscuro (roca caja), estructura mineralizada (veta) con Ancho=10-30cm Largo=100m Aprox. Rumbo=N40°O/45°NE. Producción 10 toneladas/mensuales con una ley promedio 0.25-0.30 onzas/tonelada. | GE33A-5 | ALS_LAB | LI18089092 | 1 | 1 |  | Sur | 5.6 | 7 | 38 | 138 | 0.4 | 0.2 | 0.2 | 3.3 | 5.4 | 8.1 | 2.8 | 60 | 0.94 | 0.47 | 0.14 | 2.45 | 5.9 | 0.79 | 1.8 | 0.13 | <0.3 | 0.81 | 2.56 | 12 | 0.11 | 390 | 3 | <0.8 | 2.36 | 30 | 956 | 0.79 | 28.7 | <0.01 | 3.4 | <3 | 0.98 | <3 | <20 | <0.04 | 0.16 | 20.6 | 0.4 | 0.085 | 0.21 | 0.06 | 0.9 | 218 | 20.9 | 5.1 | 0.48 | 150
76 | 32O-RMT-282 | Cahuacho | 652892 | 8274091 | 18 | Roca caja de muestra 32O-MMT-281, subvolcanico color gris oscuro con presencia de hornablendas. | GE33A-5 | ALS_LAB | LI18089092 | 1 |  | 1 | Sur |  | <5 | 4 | 369 | 0.6 | <0.1 | 5.1 | 0.9 | 25.9 | 30.3 | 1.1 | 90 | 3.36 | 1.91 | 1.1 | 6.91 | 19.5 | 2.75 | 1.2 | 0.64 | <0.3 | 0.83 | 12.3 | 9 | 0.23 | 1550 | <2 | 2.2 | 14.95 | 30 | 6.9 | 3.42 | 21.4 | <0.01 | 0.7 | 3 | 2.86 | <3 | 370 | 0.1 | 0.47 | 0.8 | 1.3 | 0.51 | 0.1 | 0.28 | 0.5 | 315 | 1.4 | 19.2 | 1.58 | 100 | 5.85
77 | 32O-MMT-283 | Cahuacho | 654602 | 8272712 | 18 | Muestra tomada de cancha mineral, labores artesanales abandonadas con estructuras mineralizadas con dirección N40°O/45NE. | GE33A-5 | ALS_LAB | LI18089092 | 1 | 1 |  | Sur | 7.86 | 16 | 47 | 137 | 0.5 | 0.3 | 0.2 | 3.6 | 4.5 | 8.2 | 3.9 | 110 | 0.8 | 0.83 | 0.16 | 2.99 | 5.7 | 0.64 | 2.6 | 0.13 | <0.3 | 0.77 | 1.86 | 11 | 0.09 | 360 | 4 | 1.5 | 2.75 | 20 | 1210 | 0.61 | 26 | <0.01 | 3.8 | <3 | 0.58 | <3 | <20 | <0.04 | 0.15 | 25.1 | 0.4 | 0.08 | 0.11 | 0.08 | 1.3 | 287 | 19.5 | 5.6 | 0.68 | 220

## Oxidos Mayores
[10 empty] | Método de Análisis | BLOQUE | Al2O3 | BaO | CaO | Cr2O3 | Fe2O3 | K2O | MgO | MnO | Na2O | P2O5 | SO3 | SiO2 | SrO | TiO2 | Total | LOI 1000
N | Código | Nombre | Este | Norte | Zona | Geología | Cod_Proyecto | Laboratorio | N° Reporte/Informe | ME-XRF26 |  | % | % | % | % | % | % | % | % | % | % | % | % | % | % | % | %
1 | 36V-RMT-201 | Pachia | 380807 | 8029620 | 19 | Arenisca grano fino, color gris con tonalidades rojizas, presenta venillas de cuarzo+óxidos de hierro. | GE33A-5 | ALS_LAB | LI18089092 | 1 | Sur | 16.02 | 0.09 | 1.63 | <0.01 | 3.2 | 2.65 | 0.45 | 0.01 | 0.4 | 0.11 | 0.66 | 70.52 | 0.02 | 0.91 | 100.9 | 3.97
2 | 36V-RMT-202 | Pachia | 381621 | 8031858 | 19 | Arenisca grano fino, color gris con tonalidades rojizas, presenta venillas de cuarzo+óxidos de hierro. Capa=N20°E/40°NO | GE33A-5 | ALS_LAB | LI18089092 | 1 | Sur | 20.12 | 0.02 | 1.5 | <0.01 | 6.65 | 1.33 | 1.1 | 0.02 | 1.66 | 0.17 | 0.11 | 60.9 | 0.03 | 0.96 | 100.3 | 5.56
3 | 35X-RMT-203 | Baños del Indio | 401581 | 8070792 | 19 | Roca volcanica, textura porfiritica, color violaceo asociado a la formación Tacaza | GE33A-5 | ALS_LAB | LI18089092 | 1 | Sur | 20.93 | 0.1 | 4.83 | <0.01 | 7.86 | 1.16 | 3.54 | 0.09 | 4.49 | 0.2 | 0.02 | 52.17 | 0.07 | 0.79 | 100.55 | 4.19
4 | 36X-RMT-204 | Proyecto Andamarca | 406530 | 8048490 | 19 | Roca volcanica asociada al Gpo. Barroso color gris claro con tonalidades color marron oscuro, silicificación en partes. | GE33A-5 | ALS_LAB | LI18089092 | 1 | Sur | 9.7 | 0.1 | 0.07 | <0.01 | 5.28 | 2.39 | 0.04 | 0.01 | 0.22 | 0.09 | 9.46 | 67.04 | 0.02 | 0.41 | 107 | 12.08
5 | 36X-RMT-207 | Proyecto Andamarca | 401483 | 8040763 | 19 | Roca Ignea intrusiva asignado a la SU Challaviento granodioria de grano grueso con abundantes biotitas y anfiboles ademas presenta alteración argilica y cloritización débil en las fracturas. | GE33A-5 | ALS_LAB | LI18089092 | 1 | Sur | 15.38 | 0.12 | 2.4 | <0.01 | 2.85 | 3.57 | 1.69 | 0.05 | 3.36 | 0.11 | 0.02 | 69.13 | 0.04 | 0.47 | 100.45 | 0.98
6 | 36X-RMT-209 | Ataspaca | 402417 | 8040437 | 19 | Roca intrusiva, color gris claro textura faneritica, hornablenda, biotitas, cloritas en partes, asociado al batolito de Challaviento. | GE33A-5 | ALS_LAB | LI18089092 | 1 | Sur | 15.42 | 0.1 | 3.4 | <0.01 | 3.86 | 3.67 | 1.73 | 0.07 | 3.51 | 0.12 | 0.01 | 68.45 | 0.04 | 0.5 | 101.6 | 0.51
7 | 35U-RMT-217 | Proyecto El Chorro | 313138 | 8091008 | 19 | Toba color marron claro con tonalidades oscuras textura porfiritica, trazas de óxidos de hierro asociada a la Fm. Paralaque. | GE33A-5 | ALS_LAB | LI18089092 | 1 | Sur | 12.36 | 0.02 | 0.77 | <0.01 | 0.76 | 4.56 | 1.05 | 0.12 | 1.34 | 0.02 | 0.02 | 76.99 | 0.01 | 0.07 | 100.55 | 2.38
8 | 34U-RMT-218 | Pampas de Jaguay | 301883 | 8133452 | 19 | Toba de cristales color rojiza traza de óxidos de hierro | GE33A-5 | ALS_LAB | LI18089092 | 1 | Sur | 14.68 | 0.1 | 1.98 | <0.01 | 2.93 | 2.97 | 0.48 | 0.05 | 3.61 | 0.1 | 0.03 | 69.57 | 0.02 | 0.3 | 99.9 | 2.99
9 | 34U-RMT-219 | Pampas de Jaguay | 301976 | 8133466 | 19 | Lava andesitica textura afanitica color gris oscuro con venillas de cuarzo color lechozo. | GE33A-5 | ALS_LAB | LI18089092 | 1 | Sur | 15.29 | 0.08 | 4.54 | <0.01 | 5.61 | 2.3 | 1.76 | 0.16 | 3.56 | 0.2 | 0.04 | 60.95 | 0.03 | 0.75 | 100.95 | 5.55
10 | 34U-RMT-220 | Pampas de Jaguay | 302072 | 8133247 | 19 | Roca volcanica riolitica color blanquecina textura granular asociada a la formación Asana? | GE33A-5 | ALS_LAB | LI18089092 | 1 | Sur | 11.74 | 0.09 | 0.4 | <0.01 | 0.82 | 6.04 | 0.29 | 0.02 | 1.11 | 0.03 | 0.12 | 76.11 | 0.01 | 0.11 | 98.5 | 1.55
11 | 34U-RMT-221 | Pampas de Jaguay | 301999 | 8133056 | 19 | Toba de cristales silicificada color gris claro. | GE33A-5 | ALS_LAB | LI18089092 | 1 | Sur | 14.7 | 0.09 | 0.61 | <0.01 | 2.8 | 4.19 | 0.26 | 0.03 | 4.35 | 0.09 | 0.07 | 71.62 | 0.02 | 0.52 | 100.65 | 1.19
12 | 34U-RMT-222 | Pampas de Jaguay | 302517 | 8132134 | 19 | Toba riolitica color gris claro con tonalidades rojozas, asociado a la Fm. Asana?. | GE33A-5 | ALS_LAB | LI18089092 | 1 | Sur | 16.37 | 0.11 | 5.97 | <0.01 | 9.21 | 1.98 | 2.32 | 0.23 | 4.34 | 0.38 | 0.01 | 54.24 | 0.07 | 1 | 101.2 | 4.81
13 | 34U-RMT-224 | Pampas de Jaguay | 302482 | 8132122 | 19 | Roca volcanica andesitica, alteración propilitica con venillas de óxidos de hierro. | GE33A-5 | ALS_LAB | LI18089092 | 1 | Sur | 17.53 | 0.07 | 4.91 | <0.01 | 9.51 | 1.03 | 3.83 | 0.1 | 5.01 | 0.34 | 0.01 | 52.13 | 0.07 | 1.08 | 100 | 4.24
14 | 34U-RMT-225 | Pampas de Jaguay | 302482 | 8132122 | 19 | Roca volcanica andesitica, alteración propilitica con venillas de óxidos de hierro. Venillas N-S/E-O | GE33A-5 | ALS_LAB | LI18089092 | 1 | Sur | 17.36 | 0.11 | 9.13 | <0.01 | 9.71 | 2.54 | 5.85 | 0.21 | 2.24 | 0.34 | <0.01 | 46.64 | 0.08 | 1.1 | 100.5 | 5.01
15 | 34U-RMT-227 | Pampas de Jaguay | 302033 | 8132377 | 19 | Roca volcanica color gris claro con tonalidades rojozas asociada a la formación Asana. | GE33A-5 | ALS_LAB | LI18089092 | 1 | Sur | 12.48 | 0.02 | 0.43 | <0.01 | 0.94 | 4.84 | 0.39 | 0.03 | 1.6 | 0.05 | 0.04 | 77.57 | 0.01 | 0.1 | 100.35 | 1.77
16 | 34T-RMT-233 | Proyecto Colquemayo | 281284 | 8166002 | 19 | Roca intrusiva holocristalina color gris claro. | GE33A-5 | ALS_LAB | LI18089092 | 1 | Sur | 16.56 | 0.08 | 7.75 | 0.04 | 9.02 | 1.53 | 6.49 | 0.13 | 3.54 | 0.29 | <0.01 | 53.99 | 0.09 | 1.03 | 101.1 | 0.36
17 | 34U-RMT-235 | Pampas de Jaguay | 302224 | 8131814 | 19 | Roca volcanica fenos de feldespatos, matriz óxidada con venillas de yeso+calcita+cuarzo lechozo, en partes presenta parches de calcita+cuarzo. | GE33A-5 | ALS_LAB | LI18089092 | 1 | Sur | 15.67 | 0.14 | 12.05 | <0.01 | 7.27 | 1.98 | 2.88 | 0.23 | 3.31 | 0.28 | 0.03 | 44.62 | 0.06 | 0.9 | 100.65 | 11.14
18 | 31q-RMT-245 | Pampamarca | 726098 | 8328667 | 18 | Cuerpo subvolcanico, color gris claro, grano medio composición andesitica con presencia de hornablenda. Roca caja. | GE33A-5 | ALS_LAB | LI18089092 | 1 | Sur | 16.1 | 0.13 | 2.79 | 0.01 | 5.47 | 2.63 | 3.58 | 0.22 | 4.26 | 0.29 | 0.56 | 61.24 | 0.09 | 0.74 | 100.3 | 2.1
19 | 31q-RMT-246 | Pampamarca | 725934 | 8327025 | 18 | Roca volcánica con abundante plagioclasas con <10% biotitas subhedrales color gris claro, textura porfiritica de composición andesitica. | GE33A-5 | ALS_LAB | LI18089092 | 1 | Sur | 16.04 | 0.1 | 4.03 | 0.01 | 4.98 | 1.14 | 3.17 | 0.06 | 5.33 | 0.26 | 0.03 | 62.47 | 0.08 | 0.74 | 100.8 | 2.26
20 | 31q-RMT-251 | Cerro Blanco | 722171 | 8339203 | 18 | Roca volcánica color gris claro, textura fluidal. Roca caja. | GE33A-5 | ALS_LAB | LI18089092 | 1 | Sur | 16.08 | 0.11 | 4.38 | 0.01 | 6 | 2.81 | 1.74 | 0.1 | 3.72 | 0.24 | 0.02 | 60.49 | 0.06 | 0.77 | 100.1 | 3.48
21 | 31q-RMT-254 | Pararapa | 732562 | 8336234 | 18 | Toba riodacitica. | GE33A-5 | ALS_LAB | LI18089092 | 1 | Sur | 16.42 | 0.19 | 1.66 | <0.01 | 3.53 | 4.07 | 0.84 | 0.09 | 4.75 | 0.19 | 0.02 | 66.64 | 0.06 | 0.62 | 100.3 | 1.11
22 | 31q-RMT-255 | Pararapa | 732452 | 8336805 | 18 | Roca dacitica? Toba blanquecina asociada a la Fm. Alpabamba, textuta granular trazas de cuarzo (roca caja), muestra tomada de interior mina a 60m de boca mina. Labor Ancho=2m largo=400m altura=2m. | GE33A-5 | ALS_LAB | LI18089092 | 1 | Sur | 14.72 | 0.16 | 2.33 | <0.01 | 2.82 | 5.5 | 0.76 | 0.09 | 2.31 | 0.1 | 2.18 | 67.51 | 0.04 | 0.48 | 102 | 2.88
23 | 31P-RMT-270 | Cañayloma | 681527 | 8292532 | 18 | Roca intrusiva, color blanquecina textura faneritica, biotitas<20%, plagioclasas y feldespato potasico. | GE33A-5 | ALS_LAB | LI18089092 | 1 | Sur | 16.38 | 0.12 | 4.4 | <0.01 | 4.76 | 2.59 | 1.38 | 0.12 | 3.9 | 0.18 | 0.03 | 65.61 | 0.06 | 0.4 | 100.9 | 0.92
24 | 31P-RMT-275 | Ayajahua-Pirka | 676939 | 8294953 | 18 | Cuerpo igneo masivo gris oscuro. | GE33A-5 | ALS_LAB | LI18089092 | 1 | Sur | 17.52 | 0.08 | 5.73 | <0.01 | 8 | 1.67 | 3.49 | 0.17 | 3.85 | 0.25 | 0.14 | 56.74 | 0.07 | 0.92 | 100 | 1.25
25 | 32O-RMT-282 | Cahuacho | 652892 | 8274091 | 18 | Roca caja de muestra 32O-MMT-281, subvolcanico color gris oscuro con presencia de hornablendas. | GE33A-5 | ALS_LAB | LI18089092 | 1 | Sur | 17.93 | 0.06 | 7.87 | <0.01 | 10.74 | 1.03 | 4.76 | 0.21 | 3.51 | 0.2 | 0.02 | 51.89 | 0.05 | 0.91 | 100.7 | 1.36

## LEYENDA
Color: Obligatorio
Color: Opcional
Código: |  | Código de muestra
Nombre: |  | Nombre de la sustancia, ocurrencia, deposito
Este: |  | Coordenada Este
Norte: |  | Coordenada Norte
Zona: |  | Zona UTM
Fecha: |  | Fecha de muestra
Geología: |  | Descripción geológica
Cod_Proyecto: | Código de proyecto
Laboratorio: |  | Nombre de laboratorio
Análisis: |  | Tipo de análisis
Resultados: |  | Elementos y unidad(repetitivo)